## cytotoxicity
序号 | 文章名称 | 石墨烯种类 | 尺寸范围 （μm） | 层数范围 (层) | 碳氧比 | 细胞类型 | 制备过程 | 细胞存活率 (%) | 细胞存活率对应剂量 (μg/ml)
1 | Oxygenated Functional Group Density on Graphene Oxide: Its Effect on Cell Toxicity | GOS1 | 0.2~1.4 | 1 | 1.127 | human umbilical vein endothelial cells (HUVEC) | 买来的GO，没说怎么控制的尺寸，我估计是用1μm滤纸过滤，因为我们也这么搞的 | 0.619 | 10
|  | GOS2 | 0.2~1.0 | 1 | 1.44 |  |  | 0.662
|  | RGOS1-10min | 0.2~2.0 | 1 | 1.55 |  | 15mg买来的GO通过超声分散在15ml去离子水中，然后将GO溶液放置在带有磁性搅拌棒和水冷冷凝器的圆底液体容器中。加入水合肼（35%二甲基甲酰胺（DMF）），在90℃下不断搅拌加热。还原时间分别为10、20、30、45和60分钟，以合成不同含氧官能团的RGO | 0.697
|  | RGOS2-20min | 0.2~2.0 | 1 | 1.58 |  |  | 0.717
|  | RGOS1-20min | 0.2~2.0 | 1 | 2.14 |  |  | 0.692
|  | RGOS1-45min | 0.2~2.0 | 1 | 4 |  |  | 0.68
|  | RGOS1-60min | 0.2~2.0 | 1 | 4.21 |  |  | 0.742
2 | Graphene Nanomaterials: Synthesis, Biocompatibility, and Cytotoxicity | s-GO-24h | 0.07~0.25 | 1-2 | - | A549 cells | 通过超声处理，不同功率不同时间的超声产生不同大小的片层 | 67 | 200
|  | l-GO-24h | 0.37~1.19 | 1-3 | - |  |  | 85
|  | m-GO-24h | 0.13~0.73 | 1-3 | - |  |  | 90
|  | GO-PEG | 0.2 | 1 | - | Murine Macrophage | GO和PEG功能化 | 100 | 50
|  | Green rGO | 0.065~0.09 | 1 | - | Human Lymphocyte | 从野生蘑菇提取液中，还原GO，得到rGO | 80 | 100
3 | The role of surface chemistry in the cytotoxicity profile of graphene | Pristine Graphene | 0.325~0.373 | 3-4 | 38.8 | PC12 | 从Angstron matearials购买 | 68 | 5
|  | LOG | 0.414~0.432 | 3-4 | 14.09 |  | 3g买来的Graphene放入两升的烧瓶中，加入300ml去离子水。再加入600ml 95-98.8wt%的浓硫酸和200ml 70%的浓硝酸，混合在一起搅拌两天。 | 78
|  | HOG | 0.217~0.313 | 3-4 | 3.125 |  | 3g买来的Graphene放入两升的烧瓶中，加入300ml去离子水。再加入600ml 95-98.8wt%的浓硫酸和200ml 70%的浓硝酸，混合在一起搅拌一天。再加入200ml去离子水 | 95
|  | GO | 0.3~0.8 | 2-4 | 2.097 |  | 从CheapTubes购买 | 82
4 | Cytotoxicity survey of commercial graphene materials from worldwide | NGM-11int | 0.5 | 20 | 49 | L929 | 商业购买 | 95 | 10
|  | NGM-33int | 1 | 15 | 49 |  |  | 90
|  | NGM-9int | 1.3 | 38 | 99 |  |  | 94
|  | NGM-15def | 1.1 | 30 | 2.125 |  |  | 96
|  | NGM-24def | 1.4 | 8 | 3.348 |  |  | 95
5 | Physico-chemical properties based differential toxicity of graphene oxide/reduced graphene oxide in human lung cells mediated through oxidative stress human lung cells mediated through oxidative stress | TRGO-48h | 0.05~0.25 | 3-4 | - | A549 cells | 用制备好的GO在1000摄氏度下加热10s | 30 | 100
|  | CRGO-48h | 0.1~0.4 | 3-4 | - | BEAS-2B | GO和水合肼在10:7的搅拌情况下，95摄氏度保存1h | 80
|  | GO-48h | 0.2~0.6 | 1 | - | A549 cells | 用改良的Hummers方法 | 50
6 | In vitro toxic effects of reduced graphene oxide nanosheets on lung cancer cells | rGO | - | 6-8 | - | A549 cells | GO和水合肼在10:7的搅拌情况下，95摄氏度保存1h | 70 | 5
|  | rGO | - | 6-8 | - | SKMES-1 |  | 70 | 50
|  | rGO | - | 6-8 |  | SKMES-1 |  | 45 | 1000
7 | Secondary toxic effect of graphene oxide and graphene quantum dots alters the expression of miR-21 and miR-29a in human cell lines | GO-100-4h | 0.1 | 1-10 | - | HUVEC | 将GO分散在水中，4°超声处理2h，然后1400rpm离心20分钟，分离上层清液 | 96.6 | 15
|  | GO-100-24h | 0.1 | 1-10 | - | HUVEC |  | 85.5
|  | GQD-50-4h | 0.05 | 1-3 | - | HUVEC | 通过柠檬酸碳化合成GQD-50, 200°热油加热，透析纯化 | 100
|  | GQD-50-24h | 0.05 | 1-3 | - | HUVEC |  | 85.09
|  | GO-100-4h | 0.1 | 1-10 | - | MCF-7 | 将GO分散在水中，4°超声处理2h，然后1400rpm离心20分钟，分离上层清液 | 100
|  | GO-100-24h | 0.1 | 1-10 | - | MCF-7 |  | 90
|  | GQD-50-4h | 0.05 | 1-3 | - | MCF-7 | 通过柠檬酸碳化合成GQD-50, 200°热油加热，透析纯化 | 97
|  | GQD-50-24h | 0.05 | 1-3 | - | MCF-7 |  | 100
|  | GO-100-4h | 0.1 | 1-10 | - | KMBC/71 | 将GO分散在水中，4°超声处理2h，然后1400rpm离心20分钟，分离上层清液 | 99
|  | GO-100-24h | 0.1 | 1-10 | - | KMBC/71 |  | 97
|  | GQD-50-4h | 0.05 | 1-3 | - | KMBC/71 | 通过柠檬酸碳化合成GQD-50, 200°热油加热，透析纯化 | 99
|  | GQD-50-24h | 0.05 | 1-3 | - | KMBC/71 |  | 101
8 | Evaluation of Graphene Oxide Induced Cellular Toxicity and Transcriptome Analysis in Human Embryonic Kidney Cells | GO-24h | 0.01~0.3 | 1 | - | HEK293 | 氧化和超声处理 | 20 | 25
9 | Graphene Oxide in a Composite with Silver Nanoparticles Reduces the Fibroblast and Endothelial Cell Cytotoxicity of an Antibacterial Nanoplatform | GO-AgNPs | 1.157 | 1 | - | HUVECs | 改良的Hummers方法 | 100 | -
10 | Nanotoxicity of different sizes of graphene (G) and graphene oxide(GO) in vitro and in vivo* | S-G | 0.03 | 1 | 16.73 | HEK293T | Hummers方法 | 60 | 50
|  | S-GO | 0.03 |  | 1.99 |  |  | 70 | 50
|  | M-G | 0.3 |  | 19.16 |  |  | 80 | 50
|  | M-GO | 0.3 |  | 2.06 |  |  | 85 | 50
|  | L-G | >1 |  | 13.77 |  |  | 50 | 50
|  | L-GO | >1 |  | 2.09 |  |  | 60 | 50
11 | The toxicity of graphene quantum dots | Raw GQDs | 0.001~0.1 | 1 | - | Hela cell | Top-down和Bottom-up方法 | 70 | 5
|  | Doped GQDs |  | 1 | - |  |  | 70 | 50
|  | Functionalized GQDs |  | 1 | - |  |  | 45 | 1000
12 | Graphene toxicity and future perspectives in healthcare and biomedicine | GO | 0.01~0.8 | 1 | 2~4 | hMSCs | 改良的Hummers方法 | - | -
13 | Toxic response of graphene nanoplatelets in vivo and in vitro | GNPs-24h | 0~2 | 10 | - | BEAS-2B | 商业购买的石墨烯纳米片 | 55 | 20
14 | Rapid and efcient testing of the toxicity of graphene‑related materials in primary human lung cells | GO-24h | 0.186~2.174 | 1 | 1.34 | NHBE cells | 商业购买 | 82 | 5
|  | FLG-24h | 0.277~0.323 | 2~10 | 19.79 |  | 实验室合成 | 81 | 5
|  | sFLG-24h | 0.021~0.051 | 2~10 | 2 |  | 实验室合成 | 85 | 5
15 | Differential cytotoxic effects of graphene and graphene oxide on skin keratinocytes | FLG | 0.307~0.797 | 2~10 | 17.61 | HaCaT cells | 球磨处理 | 50 | 70
|  | GO1 | 0.041~1.203 | 1~5 | 1.01 |  | 普通的Hummers方法 | 50 | 30
|  | GO2 | 0.418~1.272 | 1~5 | 0.98 |  | 商业购买 | 50 | 20
|  | GO3 | 0.481~1.477 | 1~5 | 0.8 |  | 商业购买 | 50 | 5
16 | Screening of toxic potential of graphene family nanomaterials using in vitro and alternative in vivo toxicity testing systems | GNP-pristine | 1~2 | <4 | - | BEAS-2B | 源于天然石墨，氩等离子体处理 | 60 | 50
|  | GNP-COOH | 1~2 | <3 | - |  | 源于天然石墨，专有氧基等离子体处理 | 50
|  | GNP-NH2 | 1~2 | <3 | - |  | 源于天然石墨，氮等离子体处理 | 63
|  | SLGO | 0.3~0.8 | 1 | - |  | 改良的Hummers方法 | 82
|  | FLGO | 0.3~0.8 | 4~8 | - |  | 改良的Hummers方法 | 82
17 | Graphene Oxide Nanosheets Induce Mitochondrial Toxicity in Human Ovarian Granulosa Cells: Implications for Female Reproductive Health | GO-72h | 0~3 | - | - | KGN | 在PBS中配置10μm/ml的分散液，然后超声处理30min | 50 | 29.73
18 | Composites of Reduced Graphene Oxide Based on Silver Nanoparticles and Their Effect on Breast Cancer Stem Cells | GO | 0.1~5 | 1~10 | - | MCF-7 | 改良的Hummers方法 | 70 | 50
|  | rGO |  | 1~5 | - |  | 在氮气环境中750℃和950℃热还原45s | 70
|  | GO-AgNPs |  | 1~10 | - |  | 5mM AgNO3和7.5mM柠檬酸钠与0.5g GO粉末混合，脉冲微波辅助合成，60℃真空干燥 | 60
|  | rGO-AgNPs |  | 1~5 | - |  | 5mM AgNO3和7.5mM柠檬酸钠与0.5g rGO粉末混合，脉冲微波辅助合成，60℃真空干燥 | 68
19 | Systematic toxicity investigation of graphene oxide: evaluation of assay selection, cell type, exposure period and flake size | s-GO | 0.15 | 1~5 | - | NB4 | 高能量超声处理 | 70 | 10
|  | m-GO | 0.24 | 1~5 | - |  | 中等能量超声处理 | 75 | 20
|  | l-GO | 1 | 1~5 | - |  | 低能量或无能量超声处理 | 78 | 30
20 | Combined effects of graphene oxide and zinc oxide nanoparticle on human A549 cells: bioavailability, toxicity and mechanisms | GO | 1~4 | 1-5 | - | A549 cells | 配置1000mg/l储备液于去离子水，使用探头超声仪分散15min，实验时稀释至所需浓度于RPMI-1640培养基 | 95 | 10
21 | Toxicity of Graphene Oxide on Intestinal Bacteria and Caco-2 Cells | GO | 0.1~0.3 | 1~3 | 1.67 | Caco-2 cells | 商业购买 | 95 | 500
22 | 《Hemocompatible gelatin-glycidyl methacrylate/graphene oxide composite hydrogels for vascular catheter applications》 | Graphene Oxide, GO | N/A | 1 | N/A | MRC-5 人肺成纤维细胞 | 采用改良 Hummers 法：将石墨粉、硝酸钾加入浓硫酸和磷酸中，冰浴搅拌后缓慢加入高锰酸钾，控制温度不超过5°C。随后升温搅拌，加入过氧化氢中和反应，最后通过离心、水洗和调节pH至中性，得到具有良好水分散性的GO，用于后续复合材料制备。 | N/A | N/A
23 | 《Intramuscular Reactivity of the Modified Graphene Oxide in Mice》 | Graphene Oxide, GO | 0.5-5 | 1 | 1.7：1 | 成肌细胞相关标记物 | 氧化石墨烯（GO）的制备过程如下：采用改良 Hummers 法，将石墨粉、五氧化二磷和浓硫酸混合后加入高锰酸钾，搅拌并控制温度，随后加入蒸馏水并升温处理，最后用过氧化氢中和，经多次清洗和离心后冷冻干燥得到 GO。 | N/A | N/A
24 | 《Biocompatibility of Poly (Lactic Acid) with Incorporated Graphene-Based Materials》 | Graphene Oxide, GO | 0.1-2 | 1 | 1.5：1 | 小鼠胚胎成纤维细胞（Mouse embryo fibroblasts） | 采用改良的 Hummers 法，将石墨粉、硝酸钠和浓硫酸混合后加入高锰酸钾，搅拌并控制温度，随后加入去离子水并升温，最后用过氧化氢处理以去除多余的高锰酸钾，经多次离心和水洗后得到 GO。 | 细胞存活率均超过了半数致死浓度（IC50） | 10
25 | 《Systematic Assessment of the Toxicity and Potential Mechanism of Graphene Derivatives In Vitro and In Vivo》 | Graphene Oxide, GO& Reduced Graphene Oxide, rGO | 430 ± 300 nm | 1 | 2.1：1 | RAW264.7 小鼠单核/巨噬细胞系 | 1. 氧化石墨烯（GO）：通过改良的Hummers法合成，将石墨粉与浓硫酸、硝酸钠混合后加入高锰酸钾，搅拌并控制温度，随后加入去离子水并升温，最后用过氧化氢处理以去除多余的高锰酸钾。 | GO: 在200 µg/mL浓度下对A549细胞的存活率影响较小，细胞存活率保持在80%以上 rGO：1.0 µg/mL的rGO处理后，人骨髓间充质干细胞（hMSCs）的细胞存活率显著下降。 | 200&1
2. 还原氧化石墨烯（rGO）：通过化学还原剂（如水合肼）处理GO，部分恢复石墨烯的导电性和疏水性。
26 | 《Myoblast Differentiation of Human Mesenchymal Stem Cells on Graphene Oxide and Electrospun Graphene Oxide-Polymer Composite Fibrous Meshes: Importance of Graphene Oxide Conductivity and Dielectric Constant on Their Biocompatibility》 | Graphene Oxide, GO&Reduced Graphene Oxide, rGO | N/A | 1 | 1.6:1 | 人脐带血来源的间充质干细胞（Human Umbilical Cord Blood-Derived Mesenchymal Stem Cells, CB-hMSCs） | 1.氧化石墨烯（GO）的制备:使用改良的 Hummers 法制备 GO。将石墨粉与浓硫酸（H₂SO₄）、硝酸钠（NaNO₃）混合后加入高锰酸钾（KMnO₄），在低温下搅拌，随后升温并加入去离子水，最后用过氧化氢（H₂O₂）处理以去除多余的高锰酸钾 | 没有直接报告具体的细胞存活率数值，但研究结果表明，CB-hMSCs在GO和GO-聚合物复合纤维网上表现出良好的分化能力，且未提及明显的细胞毒性 | N/A
27 | 《Graphene Biocompatibility: A Comprehensive Review》 | Graphene Oxide, GO&Reduced Graphene Oxide, rGO | 500+_12nm | 1 | 1.5；1&3.5:1 | BALB/3T3成纤维细胞 | 1.氧化石墨烯（GO）的制备:使用改良的 Hummers 法2.rGO:首先采用Hummers法将石墨氧化为氧化石墨烯（GO），然后将GO分散在去离子水中，加入还原剂（如水合肼或硼氢化钠）进行还原反应 | >80%%80% | 100&12.5
28 | 《Graphene and Its Derivatives: Biocompatibility and Toxicity》 | Reduced Graphene Oxide, rGO | 472.08 ± 249.17 nm | 1 | 3.5:1 | 人肺泡上皮细胞 | 首先采用Hummers法将石墨氧化为氧化石墨烯（GO），然后通过化学还原剂（如水合肼）或热还原法将GO还原为rGO | 未观察到毒性 | 100
29 | 《Biocompatibility and Cytotoxicity of Functionalized Graphene in Neural Stem Cells》 | Reduced Graphene Oxide, rGO | 910 | 1 | 3.5:1 | 神经干细胞（Neural Stem Cells, NSCs） | 首先采用Hummers法将石墨氧化为氧化石墨烯（GO），然后通过化学还原剂（如水合肼）或热还原法将GO还原为rGO | 细胞存活率在不同浓度下表现出显著差异，具体数值未明 | 10-100
30 | 《Biocompatibility of Graphene Oxide with Human Osteoblast Cells》 | Graphene Oxide, GO | 0-0.9 | 1 | 2.1:1 | 人成骨细胞（Human Osteoblast Cells | 改良的 Hummers 法 | N/A | N/A
31 | 《Biocompatibility and Cytotoxicity of Graphene Oxide in Human Hepatocytes》 | Graphene Oxide, GO | 70-300nm | 1 | 2.1:1 | 人肝细胞癌细胞（HepG2细胞 | 改良的 Hummers 法 | 50% | 102.2
32 | 《Graphene-Based Nanomaterials for Drug Delivery: Biocompatibility and Efficacy》 | Reduced Graphene Oxide, rGO | 1-100nm | 1 | 2.0:1 | 人肝细胞癌细胞（HepG2） | 氧化还原法：通过氧化石墨烯后进行化学还原，制备还原氧化石墨烯（rGO） | 高浓度下细胞毒性增加，低浓度下细胞存活率较高 | 200
33 | 《Biocompatibility of Graphene Oxide for Neural Tissue Engineering》 | Graphene Oxide, GO | N/A | 1 | 2.0;1 | 大鼠骨髓间充质干细胞（rBMSCs） | 改良的Hummers法制备 | 细胞存活率随浓度增加而降低 | 35
34 | 《Biocompatibility and Cytotoxicity of Graphene Oxide in Human Keratinocytes》 | Graphene Oxide, GO | 979nm | 1 | 2.0:1 | 人皮肤角质形成细胞（Human Keratinocytes, HaCaT） | 改良的Hummers法制备 | 低浓度下细胞存活率较高，高浓度（>1 μg/mL）下细胞毒性增加 | 100
35 | 《Graphene Oxide for Biomedical Applications: Biocompatibility and Toxicity》 | Graphene Oxide, GO | 780 ± 410 nm | 1 | 3.0:1 | 人肺泡上皮细胞 | 改良的Hummers法制备 | 低浓度（<20 μg/mL）下细胞存活率较高，高浓度（≥50 μg/mL）下细胞毒性增加 | 200
36 | 《Biocompatibility and Cytotoxicity of Graphene Oxide in Human Osteoblast Cells》 | Graphene Oxide, GO | 1.7 | 1 | 2.1:1 | 人成骨细胞（Human Osteoblast Cells） | 改良的Hummers法制备 | 低浓度（<20 μg/mL）下细胞存活率较高，高浓度（≥50 μg/mL）下细胞毒性增加 | 100
37 | 《Biocompatibility and Cytotoxicity of Graphene Oxide in Human Hepatocytes》 | Graphene Oxide, GO | 1.7 | 1 | 2.1:1 | 人肝细胞癌细胞（HepG2） | 改良的Hummers法制备 | 低浓度（<4 μg/mL）下细胞存活率较高，高浓度（≥4 μg/mL）下细胞毒性增加 | 16
38 | 《Graphene-Based Nanomaterials for Drug Delivery: Biocompatibility and Efficacy》 | Reduced Graphene Oxide, rGO | N/A | 1 | 2.0:1 | 人成纤维细胞（Human Fibroblast Cells） | 通过化学还原方法（如水合肼还原）或物理方法（如γ射线辐照还原）将GO还原得到。 | 低浓度（<25 μg/mL）下细胞存活率较高，高浓度（≥50 μg/mL）下细胞毒性增加 | 200
39 | 《Biocompatibility of Graphene Oxide for Neural Tissue Engineering》 | Graphene Oxide, GO | N/A | 1 | 2.0:1 | 神经干细胞（NSCs） | 改良的Hummers法制备 | 细胞存活率随浓度增加而降低 | 50
40 | Biocompatibility and Cytotoxicity of Graphene Oxide in Human Keratinocytes》 | Graphene Oxide, GO | N/A | 1 | 2.0:1 | 人皮肤角质形成细胞（Human Keratinocytes, HaCaT） | 改良的Hummers法制备 | 低浓度（<10 μg/mL）下细胞存活率较高，高浓度（≥50 μg/mL）下细胞毒性增加 | 100
41 | Graphene Oxide for Biomedical Applications: Biocompatibility and Toxicity | Reduced Graphene Oxide, rGO | N/A | 1 | 2.4:1 | 人成纤维细胞（Human Fibroblast Cells） | 通过化学还原方法（如水合肼还原）或物理方法（如γ射线辐照还原）将GO还原得到。 | 低浓度（<25 μg/mL）下细胞存活率较高，高浓度（≥50 μg/mL）下细胞毒性增加 | 100